## Армкладка
Определение несущей способности кирпичной кладки с сетчатым армированием
6 | [7 empty] | 1 | Центральное сжатие
5 |  |  |  | Сечение столба, простенка |  |  |  | 2 | Внецентренное сжатие
15 | Кирпича | Раствора |  | b, см | h, см | l0, м | Кладка: | Силикатный кирпич
Марка | 100 | 50 |  | 38 | 50 | 2.7 | 3 | 2 | Внецентренное сжатие
[9 empty] | 1 | 1500 | A-I
Армирование |  |  |  | R, кг/см2 | Ra, кг/см2 | α | Арматура | A-I | 2 | 2000 | В-I
Диаметр | с, см | S, см |  | 15 | 1500 | 750 | 1 |  |  | 1800 | В-I
3 | 5 | 25 |  | e0 (см) | 7.5 |  | fa(см2) = | 0.071
Получить вывод на сколько загружена кладка?(см.прим) | [6 empty] | 1
|  | 6.24 | < | 15 | φ = | 0.906
Вычисляем процент косвенного армирования:
0.114
Расчетное сопротивление армокаменной кладки:
18.42
Для центрально сжатых: | [5 empty] | кг/см2 | < | 27 | кг/см2
F = 0.906 * 1* 18.42 * 38 * 50 = 31708.19 кг = 31.71т
Искомая несущая способность: |  |  |  | 31.71 | 31708.19 | не по заданию
[5 empty] | Подбор: |  |  |  | L0 = 2.7 м | N = 10 т
N (т) = | 10
|  |  |  | 5.81 | < |  |  |  |  | 9
|  | (10* 1000) / (0.906 * 1 * 38 * 50) = 5.81 кг/см2 < 1.8R = 27 кг/см2 | [7 empty] | 8
[10 empty] | 7 | S(≤) = 0 см
Требуемый процент армирования: | [6 empty] | Высота кирпича (см) |  | 45 | 6 | 0
|  | -0.31 | [5 empty] | 6.5 | 37.5 | 5
|  | ((5.81 - 15)*100) / (2*1500) = -0.31 % | [6 empty] | 30 | 4
|  |  |  | 0 | -9.16 | 0 | 0 |  | 22.5 | 3
Требуемый шаг сеток: |  |  |  |  | ((2*0.071) / (-0.31*5)) *100 = -9.16 см |  |  |  | 15 | 2
Армирование не требуется | Принимаем конструктивно шаг сеток S = 45 cм | [7 empty] | 7.5 | 1
| Армирование не требуется | [7 empty] | (см) | 50 | (см)
Для внецентренно сжатых:
Растояние от центра тяжести до края сечения в сторону эксцентриситета:
y = 0.5*h = 0.5 * 50 = 25 см |  |  | 25
Расчетное сопротивление арммированной кладки: | [8 empty] | 6 | 13
Марка раствора выше 25 следовательно: |  |  |  |  | выше | выше | ниже |  | R аки = | 16.37
R_аки = R+((2μR_a)/100) * (1-(2e_0)/y) ≤ 1.8R | [9 empty] | 17.76231
R_аки = | 16.37 | кг/см2 | < | 27 | кг/см2
Средний предел прочности неармированной: | [6 empty] | 30 | кг/см2
[6 empty] | 1 | 2400 | A-I
Средний предел прочности армированной: | [5 empty] | 2 | 3500 | В-I | 35.472 | кг/см2
[6 empty] | 3 | 3000 | А-II
R'_a = | 2400 | кг/см2
Упругая характеристика армированной кладки: | [6 empty] | 634.3
Приведенная гибкость столба: | [5 empty] | 6.78 | < | 15
По табл. определяем |  |  |  | 0.92 | [5 empty] | 0.9029
Высота сжатой зоны: x=h-2e0= |  |  |  | 35 | см, а ее площадь: Fc = b*x = |  |  | 1330 | см2
Коэффициент:
|  | 1.1 | < | 1.25
Искомая несущая способность столба: |  |  |  |  | 0.9029 * 1* 16.37 * 1330 * 1.1 = 21623.8 кг = 21.62 т
[5 empty] | 0.9029 * 1* 16.37 * 1330 * 1.1 = 21623.8 кг = 21.62 т |  |  |  |  | 21623.8 | 21.62
46.3
При нагрузке приложеной на столб в 10 т кладка загружена на 46.3 %
--------------------------------------------------------------------------------------------------------------------------------------------------------
Примечание!
Результаты расчета не служат основанием для принятия проектного решения, а лишь являются ориентировочным результатом, который требует дальнейшей перепроверки, согласно действующим нормативным документам. Не забывайте, что нормативные документы, согласно которым составлены эти расчеты, периодически изменяются. ОБЯЗАТЕЛЬНО ПРОВЕРЯЙТЕ РЕЗУЛЬТАТЫ РАСЧЕТА, ВЫПОЛНЕННЫЕ В ДАННОЙ ПРОГРАММЕ! Расчет составил Инженер-проектировщик Канталинский Александр spacecad@yandex.ua
Note on A8: Диаметр стержней сетки
Note on B8: Размер ячейки
Note on C8: Шаг сеток
Note on E4: Ширина стены
Note on F4: Длина простенка, столба
Note on F9: Ввести величену эксцентриситета в см
Note on G4: Высота простенка, столба
Note on H4: Необходимо ввести материал кладки. Вводить 1, 2, 3 или 4
Note on H5: 1 - из крупных камней 2 - Глиняный 3 - Силикатный 4 - Пустотелый
Note on H8: 1 - А-I 2 - B-1 до диам. 5.5 3 - В-1 выше 6
Note on H10: 1 - да 2 - нет (Только для случая внецентренного сжатия)
Note on I5: 1 - Центральное сжатие 2 - Внецентренное сжатие
spacecad.ru

## Смятие
Расчет кладки на смятие | [5 empty] | 2026-07-28
Погонная нагрузка на балку: |  |  | 2 | т/м
Опорная реакция Q: |  | 5.88 | т |  | Материал балки: |  | 1 | ж.б.
Пролет балки L=;м |  | 5.6 | Lp = | 5.88
| Кирпича | Раствора |  | h, см | b, см
Марка | 100 | 50 |  | 52 | 40 | 6.8
R= | 15 | кг/см2 |  | Проставте условия опирания: |  |  | 1 | а,в,в’,д,ж
R = 15кг/см2 * 0.85 = 12.75 кг/см2 | [6 empty] | 1 | а,в,в’,д,ж
Nc≤ψ*d*Rc*Ac | [6 empty] | 2 | б, г, е, з
Расчет кладки на смятие под опорами свободно лежащих балок производим в зависимости
от фактической длины опоры а1 и полезной длины а0.
Опирание на стену а1: |  |  | 40 | см
Полезная длина опоры опред. по формуле:
Коэф.постели для свежей кладки: |  |  |  |  | = (35 * 6.8)/40 = 5.95 кг/см2
Коэф.постели для затвердевшей кладки: | [5 empty] | = (50 * 25.5) / 40 = 31.88 кг/см2
Условия опирания:
|  | 25.5 | кг/см2
k = | 2 | по табл 14 СНиП II-22-81
Для свободно лежащих балок при равномерной
нагрузке:
Жесткость балки EI: |  | EI=Eб*I*γс
EI = | 95613440000
0.001531
Для свежей кладки: |  |  |  | = 179.65 см
| 179.65 | > | 40
Эпюра напряженияй под концом балки принимается по трапеции
Для затверд. кладки: |  |  |  | = 77.61 см
| 77.61 | > | 40
Эпюра напряженияй под концом балки принимается по трапеции
σ0=Q/(a_1*b)= |  | 3.68 | кг/см2
Для затверд. кладки:
σ_max=σ_0+((c*a_1)/2)* tanα= |  |  | 4.66 | кг/см2
σ_min=σ_0-((c*a_1)/2)* tanα= |  |  | 2.7 | кг/см2 |  |  | Q = 5.88 т
| σ_max = 4.66 кг/см2 < R = 12.75 кг/см2 |  |  |  |  | а1 =40
Для свежей кладки:
σ_max=σ_0+((c*a_1)/2)* tanα= |  |  | 3.86 | кг/см2
σ_min=σ_0-((c*a_1)/2)* tanα= |  |  | 3.5 | кг/см2 |  | 2.7
| σ_max = 3.86 кг/см2 < Ru1 = 6.8 кг/см2 | [5 empty] | 4.66 | Для затвердевшей кладки
a0 = 40
Расчет кладки на смятие под опорами балки производится по формуле [17] п.[4.13]
Nc≤ψ*d*Rc*Ac
Величины коэф.полноты эпюры давления и площади Ас при эпюре в виде трапеции: ξ=1/(1+(c*a_1*tanα)/(2*σ_0 )); A_c=a_1*b
ψ = | 0.79 | Ас = | 1600 | см2 | - для трапеции
1.105
| A = | 1600 | см2
Расчетное сопротивление кладки на смятие Rc следует опред. по формуле: R_c=ξ*R
= 2 * 12.75 = 25.5 кг/см2
|  | 1 | ≤ | ξ1 = | 2
|  |  | 17808.18 | кг | = | 17.81 | т
Nc = 5.88 т < ψ*d*R_c*A_c = 17.81 т
| 17.81 | - | 100% |  | х = | 33.02%
| 5.88 | - | х | >
Вывод: | Nc < ψ*d*R_c*A_c |  | и составляет |  | 33.02%
т.е. прочность кладки обеспечена
--------------------------------------------------------------------------------------------------------------------------------------------------------
Примечание!
Результаты расчета не служат основанием для принятия проектного решения, а лишь являются ориентировочным результатом, который требует дальнейшей перепроверки, согласно действующим нормативным документам. Не забывайте, что нормативные документы, согласно которым составлены эти расчеты, периодически изменяются. ОБЯЗАТЕЛЬНО ПРОВЕРЯЙТЕ РЕЗУЛЬТАТЫ РАСЧЕТА, ВЫПОЛНЕННЫЕ В ДАННОЙ ПРОГРАММЕ! Расчет составил Инженер-проектировщик Канталинский Александр spacecad@yandex.ua
Note on B20: 1) Из кирпича и камней всех видов - 2 2) Из крупных и мелких блоков из ячеистых бетонов - 2.25
Note on E5: Высота балки
Note on F5: ширина опорного участка балки
Note on H3: Материал балки: Ж.Б. : - 1 Метал.: - 2 Ж.Б.+Метал. - 3 (см. дополн. данные
Note on H7: Если: а,в,в’,д,ж - 1; б, г, е, з - 2. см рис ниже
spacecad.ru

## Таблицы
3.1. Расчетные сопротивления R сжатию кладки из кирпича всех видов и из керамических камней со щелевидными вертикальными пустотами шириной до 12 мм при высоте ряда кладки 50-150 мм на тяжелых растворах приведены в табл.2.
Марка кирпича или камня | Расчетные сопротивления R, (кгс/см2), сжатию кладки из кирпича всех видов и керамических камней со щелевидными вертикальными пустотами шириной до 12 мм при высоте ряда кладки 50-150 мм на тяжелых растворах при марке раствора | [7 empty] | При прочности раствора | [6 empty] | Свежая кладка
- | 200 | 150 | 100 | 75 | 50 | 25 | 10 | 4 | 2 | Нулевой |  |  |  | Кирпича | Раствора | Раствора
300 | 39 | 36 | 33 | 30 | 28 | 25 | 22 | 18 | 17 | 15 |  |  | Марка | 100 | 50 | 2
250 | 36 | 33 | 30 | 28 | 25 | 22 | 19 | 16 | 15 | 13 |  |  | R= | 15 | кг/см2 | 8 | кг/см2
200 | 32 | 30 | 27 | 25 | 22 | 18 | 16 | 14 | 13 | 10 |  | Марка | Раствора
150 | 26 | 24 | 22 | 20 | 18 | 15 | 13 | 12 | 10 | 8 |  |  | 200 | -
125 | - | 22 | 20 | 19 | 17 | 14 | 12 | 11 | 9 | 7 |  |  | 150 | 20
100 | - | 20 | 18 | 17 | 15 | 13 | 10 | 9 | 8 | 6 |  |  | 100 | 18
75 | - | - | 15 | 14 | 13 | 11 | 9 | 7 | 6 | 5 |  |  | 75 | 17
50 | - | - | - | 11 | 10 | 9 | 7 | 6 | 5 | 3.5 |  |  | 50 | 15
35 | - | - | - | 9 | 8 | 7 | 6 | 4.5 | 4 | 2.5 |  |  | 25 | 13
П р и м е ч а н и е. Расчетные сопротивления кладки на растворах марок от 4 до 50 следует уменьшать, применяя понижающие коэффициенты: 0,85 - для кладки на жестких цементных растворах (без добавок извести или глины), легких и известковых растворах в возрасте до 3 мес; 0,9 - для кладки на цементных растворах (без извести или глины) с органическими пластификаторами. | [12 empty] | 10 | 10
Уменьшать расчетное сопротивление сжатию не требуется для кладки высшего качества - растворный шов выполняется под рамку с выравниванием и уплотнением раствора рейкой. В проекте указывается марка раствора для обычной кладки и для кладки повышенного качества. | [12 empty] | 4 | 9
[13 empty] | 2 | 8
3.19. Расчетные сопротивления арматуры Rs, принимаемые в соответствии с главой СНиП по проектированию бетонных и железобетонных конструкций, следует умножать в зависимости от вида армирования конструкций на коэффициенты условий работы gcs , приведенные в табл.13.
Вид армирования конструкций |  |  | Коэффициенты условий работы ncs для арматуры классов
|  |  | А-I | A-II | Bp-I
1. Сетчатое армирование |  |  | 0,75 | - | 0,6
2. Продольная арматура в кладке:
а) продольная арматура растянутая |  |  | 1 | 1 | 1
б) то же, сжатая |  |  | 0,85 | 0,7 | 0,6
в) отогнутая арматура и хомуты |  |  | 0,8 | 0,8 | 0.6
3. Анкеры и связи в кладке:
а) на растворе марки 25 и выше |  |  | 0,9 | 0,9 | 0,8
б) на растворе марки 10 и ниже |  |  | 0,5 | 0,5 | 0,6
Вид кладки |  |  |  | Упругая характеристика µ
|  |  |  | при марках раствора |  |  | при прочности раствора
|  |  |  | 25-200 | 10 | 4 | 0,2 (2) | нулевой
1. Из крупных блоков, изготовленных из тяжелого и крупнопористого бетона на тяжелых заполнителях и из тяжелого природного камня ( g ³ 1800 кг/м3) |  |  |  | 1500 | 1000 | 750 | 750 | 500
2. Из камней, изготовленных из тяжелого бетона, тяжелых природных камней и бута |  |  |  | 1500 | 1000 | 750 | 500 | 350
3. Из крупных блоков, изготовленных из бетона на пористых заполнителях и поризованного, крупнопористого бетона на легких заполнителях, плотного силикатного бетона и из легкого природного камня |  |  |  | 1000 | 750 | 500 | 500 | 350
4. Из крупных блоков, изготовленных из ячеистых бетонов вида:
А |  |  |  | 750 | 750 | 500 | 500 | 350
Б |  |  |  | 500 | 500 | 350 | 350 | 350
5. Из камней из ячеистых бетонов вида:
А |  |  |  | 750 | 500 | 350 | 350 | 200
Б |  |  |  | 500 | 350 | 200 | 200 | 200
6. Из керамических камней |  |  |  | 1200 | 1000 | 750 | 500 | 350
7. Из кирпича глиняного пластического прессования лолнотелого и пустотелого, из пустотелых силикатных камней, из камней, изготовленных из бетона на пористых заполнителях и поризованного, из легких природных камней |  |  |  | 1000 | 750 | 500 | 350 | 200
8. Из кирпича силикатного полнотелого и пустотелого |  |  |  | 750 | 500 | 350 | 350 | 200
9. Из кирпича глиняного полусухого прессования пол-нотелого и пустотелого |  |  |  | 500 | 500 | 350 | 350 | 200
3.29. Коэффициенты трения следует принимать по табл. 17.
Материалы |  |  | Коэффициенты трения m при состоянии поверхности
|  |  | сухом | влажном
1. Кладка по кладке или бетону |  |  | 0,7 | 0,6
2. Дерево по кладке или бетону |  |  | 0,6 | 0,5
3. Сталь по кладке или бетону |  |  | 0,45 | 0,35
4. Кладка и бетон по песку или гравию |  |  | 0,6 | 0,5
5. То же, по суглинку |  |  | 0,55 | 0,4
6. То же, по глине |  |  | 0,5 | 0,3
4.2. Коэффициент продольного изгиба j для элементов постоянного по длине сечения следует принимать по табл. 18
Гибкость | Коэффициенты продольного изгиба j при упругих характеристиках кладки a
lh | li | 1500 | 1000 | 750 | 500 | 350 | 200 | 100
4 | 14 | 1 | 1 | 1 | 0.98 | 0.94 | 0.9 | 0.82
6 | 21 | 0.98 | 0.96 | 0.95 | 0.91 | 0.88 | 0.81 | 0.68
8 | 28 | 0.95 | 0.92 | 0.9 | 0.85 | 0.8 | 0.7 | 0.54 |  | Точность | Строка | фи | фи | столб | лямбда
10 | 35 | 0.92 | 0.88 | 0.84 | 0.79 | 0.72 | 0.6 | 0.43 | 1 | 6 | 2 | 0.95 | 0.906 | 3 | 6.24
12 | 42 | 0.88 | 0.84 | 0.79 | 0.72 | 0.64 | 0.51 | 0.34 | 2 | 8 | 3 | 0.9
14 | 49 | 0.85 | 0.79 | 0.73 | 0.66 | 0.57 | 0.43 | 0.28 |  |  |  | 0.05 | 0.05
16 | 56 | 0.81 | 0.74 | 0.68 | 0.59 | 0.5 | 0.37 | 0.23 |  |  |  | 0.906
18 | 63 | 0.77 | 0.7 | 0.63 | 0.53 | 0.45 | 0.32 | - |  | Точность | Строка | фи | фи | столб | лямбда
22 | 76 | 0.69 | 0.61 | 0.53 | 0.43 | 0.35 | 0.24 | - | 1 | 6 | 2 | 0.95 | 0.92 | 3 | 6.78
26 | 90 | 0.61 | 0.52 | 0.45 | 0.36 | 0.29 | 0.2 | - | 2 | 8 | 3 | 0.9
30 | 104 | 0.53 | 0.45 | 0.39 | 0.32 | 0.25 | 0.17 | - |  |  |  | 0.05 | 0.05
34 | 118 | 0.44 | 0.38 | 0.32 | 0.26 | 0.21 | 0.14 | - |  |  |  | 0.92
38 | 132 | 0.36 | 0.31 | 0.26 | 0.21 | 0.17 | 0.12 | -
42 | 146 | 0.29 | 0.25 | 0.21 | 0.17 | 0.14 | 0.09 | -
46 | 160 | 0.21 | 0.18 | 0.16 | 0.13 | 0.1 | 0.07 | -
50 | 173 | 0.17 | 0.15 | 0.13 | 0.1 | 0.08 | 0.05 | -
54 | 187 | 0.13 | 0.12 | 0.1 | 0.08 | 0.06 | 0.04 | -
| Швеллер |  |  |  | Двутавр
| № | Ix |  |  | № | Ix
№ | профиля | см4 |  | № | профиля | см4
1 | 5 | 22.8 |  | 1 | 10 | 198
2 | 6.5 | 48.6 |  | 2 | 12 | 350
3 | 8 | 89.4 |  | 3 | 14 | 572
4 | 10 | 174 |  | 4 | 16 | 873
5 | 12 | 304 |  | 5 | 18 | 1290
6 | 14 | 491 |  | 6 | 20 | 1840
7 | 16 | 747 |  | 7 | 22 | 2550
8 | 16а | 823 |  | 8 | 24 | 3460
9 | 18 | 1090 |  | 9 | 27 | 5010
10 | 18а | 1190 |  | 10 | 30 | 7080
11 | 20 | 1520 |  | 11 | 33 | 9840
12 | 22 | 2110 |  | 12 | 36 | 13380
13 | 24 | 2900 |  | 13 | 40 | 19062
14 | 27 | 4160 |  | 14 | 45 | 27696
15 | 30 | 5810 |  | 15 | 50 | 39727
16 | 33 | 7980 |  | 16 | 55 | 55962
17 | 36 | 10820 |  | 17 | 60 | 76806
18 | 40 | 15220
Упругая характеристика альфа
| № п/п | Материал |  |  |  | Марка раствора
[6 empty] | 200 | 150 | 100 | 75 | 50 | 25 | 10 | 4 |  | 3 | 5
| 1 | Из крупных камней ≥1800 кг/см3 |  |  |  | 1500 | 1500 | 1500 | 1500 | 1500 | 1500 | 1000 | 750
| 2 | Кирпич глиняный |  |  |  | 1000 | 1000 | 1000 | 1000 | 1000 | 1000 | 750 | 500
| 3 | Силикатный кирпич |  |  |  | 750 | 750 | 750 | 750 | 750 | 750 | 500 | 350
| 4 | Пустотелый |  |  |  | 500 | 500 | 500 | 500 | 500 | 500 | 500 | 350
Сортамент арматуры
| Диаметр | Площадь попер. Сечения | Вес 1 м.пог
| 3 | 0.071 | 0.055
| 4 | 0.126 | 0.099
| 5 | 0.196 | 0.154
| 6 | 0.283 | 0.222
| 7 | 0.385 | 0.302
| 8 | 0.503 | 0.395
| 9 | 0.636 | 0.499
| 10 | 0.785 | 0.617
| 12 | 1.131 | 0.888
| 14 | 1.539 | 1.208
| 16 | 2.011 | 1.578
| 18 | 2.545 | 1.998
| 20 | 3.142 | 2.466
| 22 | 3.801 | 2.984
| 25 | 4.909 | 3.84
| 28 | 6.158 | 4.83
| 32 | 8.043 | 6.31
| 36 | 10.179 | 7.99
| 40 | 12.566 | 9.865
| 45 | 15.904 | 12.49
| 50 | 19.635 | 15.41
| 55 | 23.76 | 18.65
| 60 | 28.27 | 22.19
| 70 | 38.48 | 30.21
| 80 | 50.27 | 39.46
| 90 | 63.62 | 49.94

## Дополн.данные
R= | 15 | 0.85 | 12.75
c1 | 5.95 | c = | 31.88
Ru= | 25.5
ЕI
1 | 95613440000 | ж.б.
2 | 14851200000 | метал.
3 | 110464640000 | ж.б.+метал.
1 | Жесткость ж.б. балки |  |  | I = | 468693.3 | см4
|  |  |  | ЕI = | 95613440000
2 | Жесткость металл. балки |  |  | № проф | I = | К-во | Итого: | ЕI =
Выбор балки |  | 1 | Швеллер: | 27 | 4160 | 2 | 8320 | 14851200000
1 |  | 2 | Двутавр: | 20 | 1840 | 1 | 1840 | 3284400000
3 | Жесткость сталлебетонной балки: |  |  |  | ЕI = | 110464640000
tga = | 0.001531
|  | 179.65 | см | > | - для свежей кладки |  |  |  |  | a0 = | 40
Эпюра напряженияй под концом балки принимается по трапеции
|  |  |  | > | - для затвердевшей кладки
|  | 77.61 | см | Эпюра напряженияй под концом балки принимается по трапеции | [5 empty] | a0 = | 40
По трапеции: |  | σ0=Q/(a_1*b)= |  | 3.68 | кг/см2
Напряжения: |  | max | σ_max=σ_0+((c*a_1)/2)* tanα= |  |  | Для затверд. кладки: |  | 4.66 | кг/см2 | Для свежей кладки: |  | 3.86 | кг/см2
|  | min | σ_min=σ_0-((c*a_1)/2)* tanα= |  |  |  |  | 2.7 | кг/см2 |  |  | 3.5 | кг/см2
|  | σ_max = 4.66 кг/см2 |  | < | R = 12.75 кг/см2
По треугольнику: |  | σ0=Q/(a_0*b)= |  | 3.68 | кг/см2
Напряжения: |  | σ_max=2σ_0 |  | 7.36 | кг/см2
|  | σ_max = 3.86 кг/см2 |  | < | Ru1 = 6.8 кг/см2
σ0=Q/(a_1*b)=
Nc≤ψ*d*Rc*Ac
| ψ = | 0.79 | Ас = | 1600 | см2 | - для трапеции |  | Ac = A
| ψ = | 0.5 | Ас = | 3104.4 | см2 | - для треугольника |  | A = | 1600 | см2
| d = | 1.105
| ξ = | 1 | ≤ | ξ1 = | 2
|  |  | 17808.18 | кг | 17.81 | т
| Nc | 5.88 | < | ψ*d*R_c*A_c = 17.81 т
Note on A15: 1 - Швеллер 2 - Двутавр